## Sayfa1
Karışım No | Çimento | Uçucu Kül | Yüksek Fırın Cürufu (GGBFS) | Silis Dumanı | Metakaolin (kg) | İnce Agrega (Doğal Kum) | İri Agrega (Kırma Taş) | Geri Dönüştürülmüş Agrega (RCA) | Hafif Agrega | Ağır Agrega | Su | Süperakışkanlaştırıcı/Su Azaltıcı | Hava Sürükleyici Katkı | Priz Hızlandırıcı/Geciktirici | Fiber (Çelik/PP/Cam) | Hava (Hedef İçerik) | Basınç dayanımı (MPa) | Literatür çalışma | Link
400YFC1111.1InA507.0IA172S | 0kg | 0(kg) | 400 (kg) | 0 (kg) | 0 (kg) | 1111.07(kg) | 507.02(kg) | 0 (kg) | 0 (kg) | 0 (kg) | 172 kg | 0 (kg) | 0 | 0 | 0 | 0 | 62.50 | "Geopolimer Betonlarda Uçucu Kül ve Yüksek Fırın Cürufu Kullanımının İncelenmesi, Yüksek Lisans Tezi, 2019" | https://www.proquest.com/openview/f42d49a660499af95567e2a1c64731ae/1?pq-origsite=gscholar&cbl=2026366&diss=y
300YFC1111.1InA507.0IA172S | 0kg | 0 | 300 (kg) | 0 (kg) | 0 (kg) | 1111.07(kg) | 507.02(kg) | 0 (kg) | 0 (kg) | 0 (kg) | 172 kg | 0 (kg) | 0 | 0 | 0 | 0 | 50.90 | "Geopolimer Betonlarda Uçucu Kül ve Yüksek Fırın Cürufu Kullanımının İncelenmesi, Yüksek Lisans Tezi, 2019" | https://www.proquest.com/openview/f42d49a660499af95567e2a1c64731ae/1?pq-origsite=gscholar&cbl=2026366&diss=y
200UK200YFC1111.1InA507.0IA172S | 0kg | 200(kg) | 200(kg) | 0 (kg) | 0 (kg) | 1111.07(kg) | 507.02(kg) | 0 (kg) | 0 (kg) | 0 (kg) | 172 kg | 0 (kg) | 0 | 0 | 0 | 0 | 45.78 | "Geopolimer Betonlarda Uçucu Kül ve Yüksek Fırın Cürufu Kullanımının İncelenmesi, Yüksek Lisans Tezi, 2019" | https://www.proquest.com/openview/f42d49a660499af95567e2a1c64731ae/1?pq-origsite=gscholar&cbl=2026366&diss=y
300UK100YFC1111.1InA507.0IA172S | 0kg | 300(kg) | 100(kg) | 0 (kg) | 0 (kg) | 1111.07(kg) | 507.02(kg) | 0 (kg) | 0 (kg) | 0 (kg) | 172 kg | 0 (kg) | 0 | 0 | 0 | 0 | 27.00 | "Geopolimer Betonlarda Uçucu Kül ve Yüksek Fırın Cürufu Kullanımının İncelenmesi, Yüksek Lisans Tezi, 2019" | https://www.proquest.com/openview/f42d49a660499af95567e2a1c64731ae/1?pq-origsite=gscholar&cbl=2026366&diss=y
400UK1111.1InA507.0IA172S | 0kg | 400(kg) | 0 (kg) | 0 (kg) | 0 kg | 1111.07(kg) | 507.02(kg) | 0 (kg) | 0 (kg) | 0 (kg) | 172 kg | 0 (kg) | 0 | 0 | 0 | 0 | 16.65 | "Geopolimer Betonlarda Uçucu Kül ve Yüksek Fırın Cürufu Kullanımının İncelenmesi, Yüksek Lisans Tezi, 2019" | https://www.proquest.com/openview/f42d49a660499af95567e2a1c64731ae/1?pq-origsite=gscholar&cbl=2026366&diss=y
488Ç866InA897IA170S | 488 kg | 0 (kg) | 0 (kg) | 0 (kg) | 0 (kg) | 866 (kg) | 897 (kg) | 0 (kg) | 0 (kg) | 0 (kg) | 170 kg | 3.39 kg | 0 | 0 | 0 | 0 | 76.9 | Hamalı (2007) | https://polen.itu.edu.tr/entities/publication/6209cb74-7f2e-487e-9e36-7607ebbbcac1
446Ç38.8MK877InA904IA171S | 446 kg | 0 (kg) | 0 (kg) | 0 (kg) | 38.8 kg | 877 (kg) | 904 (kg) | 0 (kg) | 0 (kg) | 0 (kg) | 171 kg | 4.64 kg | 0 | 0 | 0 | 0 | 79.3 | Hamalı (2007) | https://polen.itu.edu.tr/entities/publication/6209cb74-7f2e-487e-9e36-7607ebbbcac1
406Ç77.4MK862InA891IA169S | 406 kg | 0 (kg) | 0 (kg) | 0 (kg) | 77.4 kg | 862 (kg) | 891 (kg) | 0 (kg) | 0 (kg) | 0 (kg) | 169 kg | 3.36 kg | 0 | 0 | 0 | 0 | 81.2 | Hamalı (2007) | https://polen.itu.edu.tr/entities/publication/6209cb74-7f2e-487e-9e36-7607ebbbcac1
387Ç921InA939IA174S | 387 kg | 0 (kg) | 0 (kg) | 0 (kg) | 0 (kg) | 921 (kg) | 939 (kg) | 0 (kg) | 0 (kg) | 0 (kg) | 174 kg | 3.30 kg | 0 | 0 | 0 | 0 | 73.0 | Hamalı (2007) | https://polen.itu.edu.tr/entities/publication/6209cb74-7f2e-487e-9e36-7607ebbbcac1
351Ç30.5MK906InA948IA172S | 351 kg | 0 (kg) | 0 (kg) | 0 (kg) | 30.5kg | 906 (kg) | 948 (kg) | 0 (kg) | 0 (kg) | 0 (kg) | 172 kg | 3.26 kg | 0 | 0 | 0 | 0 | 77.3 | Hamalı (2007) | https://polen.itu.edu.tr/entities/publication/6209cb74-7f2e-487e-9e36-7607ebbbcac1
320Ç61MK901InA931IA172S | 320 kg | 0 (kg) | 0 (kg) | 0 (kg) | 61.0 kg | 901 (kg) | 931 (kg) | 0 (kg) | 0 (kg) | 0 (kg) | 172 kg | 3.25 kg | 0 | 0 | 0 | 0 | 84.4 | Hamalı (2007) | https://polen.itu.edu.tr/entities/publication/6209cb74-7f2e-487e-9e36-7607ebbbcac1
500Ç967InA694IA175S | 500 kg | 0 (kg) | 0 (kg) | 0 (kg) | 0 (kg) | 967 (kg) | 694 (kg) | 0 (kg) | 0 (kg) | 0 (kg) | 175 (kg) | 8 kg | 0 | 0 | 0 | 0 | 78.3 | Tohumcu ve Bingöl (2013) | https://dergipark.org.tr/en/download/article-file/589012
475Ç25SD958InA687IA175S | 475 kg | 0 (kg) | 0 (kg) | 25 (kg) | 0 (kg) | 958 (kg) | 687 (kg) | 0 (kg) | 0 (kg) | 0 (kg) | 175 (kg) | 8 kg | 0 | 0 | 0 | 0 | 78.4 | Tohumcu ve Bingöl (2013) | https://dergipark.org.tr/en/download/article-file/589012
450Ç50SD954InA685IA175S | 450 kg | 0 (kg) | 0 (kg) | 50 (kg) | 0 (kg) | 954 (kg) | 685 (kg) | 0 (kg) | 0 (kg) | 0 (kg) | 175 (kg) | 9 kg | 0 | 0 | 0 | 0 | 81.9 | Tohumcu ve Bingöl (2013) | https://dergipark.org.tr/en/download/article-file/589012
425Ç75SD948InA681IA175S | 425 kg | 0 (kg) | 0 (kg) | 75 (kg) | 0 (kg) | 948 (kg) | 681 (kg) | 0 (kg) | 0 (kg) | 0 (kg) | 175 (kg) | 10 kg | 0 | 0 | 0 | 0 | 87.6 | Tohumcu ve Bingöl (2013) | https://dergipark.org.tr/en/download/article-file/589012
375Ç125UK938InA673IA175S | 375 kg | 125 kg | 0 (kg) | 0 (kg) | 0 (kg) | 938 (kg) | 673 (kg) | 0 (kg) | 0 (kg) | 0 (kg) | 175 (kg) | 7.5 (kg) | 0 | 0 | 0 | 0 | 61.5 | Tohumcu ve Bingöl (2013) | https://dergipark.org.tr/en/download/article-file/589012
300Ç200UK923InA663IA175S | 300 kg | 200 kg | 0 (kg) | 0 (kg) | 0 (kg) | 923 (kg) | 663 (kg) | 0 (kg) | 0 (kg) | 0 (kg) | 175 (kg) | 7.5 (kg) | 0 | 0 | 0 | 0 | 55.1 | Tohumcu ve Bingöl (2013) | https://dergipark.org.tr/en/download/article-file/589012
225Ç275UK908InA652IA175S | 225 kg | 275 kg | 0 (kg) | 0 (kg) | 0 (kg) | 908 (kg) | 652 (kg) | 0 (kg) | 0 (kg) | 0 (kg) | 175 (kg) | 7.5 (kg) | 0 | 0 | 0 | 0 | 42.0 | Tohumcu ve Bingöl (2013) | https://dergipark.org.tr/en/download/article-file/589012
427.5Ç22.5SD990InA735IA171S | 427.5 kg | 0 (kg) | 0 (kg) | 22.5(kg) | 0 (kg) | 990 (kg) | 735 (kg) | 0 (kg) | 0 (kg) | 0 (kg) | 171 kg | 8.0 (kg) | 0 | 0 | 0 | 0 | 58.0 | Türk vd. (2008) | https://www.researchgate.net/profile/Kazim-Turk/publication/314151378_Farkli_Oranlarda_Silis_Dumani_kameli_Kendiliginden_Sikisan_Betonun_Muhendislik_Ozellikleri/links/58b726c1a6fdcc2d14d701bb/Farkli-Oranlarda-Silis-Dumani-kameli-Kendiliginden-Sikisan-Betonun-Muehendislik-Oezellikleri.pdf
405Ç45SD990InA735IA171S | 405.0 kg | 0 (kg) | 0 (kg) | 45.0(kg) | 0 (kg) | 990 (kg) | 735 (kg) | 0 (kg) | 0 (kg) | 0 (kg) | 171 kg | 8.0 (kg) | 0 | 0 | 0 | 0 | 63.0 | Türk vd. (2008) | https://www.researchgate.net/profile/Kazim-Turk/publication/314151378_Farkli_Oranlarda_Silis_Dumani_kameli_Kendiliginden_Sikisan_Betonun_Muhendislik_Ozellikleri/links/58b726c1a6fdcc2d14d701bb/Farkli-Oranlarda-Silis-Dumani-kameli-Kendiliginden-Sikisan-Betonun-Muehendislik-Oezellikleri.pdf
382.5Ç67.5SD990InA735IA180S | 382.5 kg | 0 (kg) | 0 (kg) | 67.5 kg | 0 (kg) | 990 (kg) | 735 (kg) | 0 (kg) | 0 (kg) | 0 (kg) | 180 kg | 8.0 (kg) | 0 | 0 | 0 | 0 | 68.0 | Türk vd. (2008) | https://www.researchgate.net/profile/Kazim-Turk/publication/314151378_Farkli_Oranlarda_Silis_Dumani_kameli_Kendiliginden_Sikisan_Betonun_Muhendislik_Ozellikleri/links/58b726c1a6fdcc2d14d701bb/Farkli-Oranlarda-Silis-Dumani-kameli-Kendiliginden-Sikisan-Betonun-Muehendislik-Oezellikleri.pdf
360Ç90SD990InA735IA180S | 360.0(kg) | 0 (kg) | 0 (kg) | 90.0 kg | 0 (kg) | 990 (kg) | 735 (kg) | 0 (kg) | 0 (kg) | 0 (kg) | 180 kg | 8.0 (kg) | 0 | 0 | 0 | 0 | 66.0 | Türk vd. (2008) | https://www.researchgate.net/profile/Kazim-Turk/publication/314151378_Farkli_Oranlarda_Silis_Dumani_kameli_Kendiliginden_Sikisan_Betonun_Muhendislik_Ozellikleri/links/58b726c1a6fdcc2d14d701bb/Farkli-Oranlarda-Silis-Dumani-kameli-Kendiliginden-Sikisan-Betonun-Muehendislik-Oezellikleri.pdf
350Ç448InA1345IA195S | 350.0kg | 0 (kg) | 0 (kg) | 0 (kg) | 0 (kg) | 448(kg) | 1345(kg) | 0 (kg) | 0 (kg) | 0 (kg) | 195 kg | 1.75kg | 0 | 0 | 0 | 0 | 36.79 | Demir (2009) | https://dergipark.org.tr/en/pub/umagd/article/345668
332.5Ç17.5SD448InA1345IA195S | 332.5kg | 0 (kg) | 0 (kg) | 17.5 (kg) | 0 (kg) | 448(kg) | 1345(kg) | 0 (kg) | 0 (kg) | 0 (kg) | 195 kg | 1.66kg | 0 | 0 | 0 | 0 | 38.77 | Demir (2009) | https://dergipark.org.tr/en/pub/umagd/article/345668
315Ç35SD448InA1345IA195S | 315.0kg | 0 (kg) | 0 (kg) | 35.0 (kg) | 0 (kg) | 448(kg) | 1345(kg) | 0 (kg) | 0 (kg) | 0 (kg) | 195 kg | 1.58kg | 0 | 0 | 0 | 0 | 42.32 | Demir (2009) | https://dergipark.org.tr/en/pub/umagd/article/345668
297.5Ç52.5SD448InA1345IA195S | 297.5kg | 0 (kg) | 0 (kg) | 52.5 (kg) | 0 (kg) | 448(kg) | 1345(kg) | 0 (kg) | 0 (kg) | 0 (kg) | 195 kg | 1.49kg | 0 | 0 | 0 | 0 | 38.67 | Demir (2009) | https://dergipark.org.tr/en/pub/umagd/article/345668
280Ç70SD448InA1345IA195S | 280.0kg | 0 (kg) | 0 (kg) | 70.0 (kg) | 0 (kg) | 448(kg) | 1345(kg) | 0 (kg) | 0 (kg) | 0 (kg) | 195 kg | 1.40kg | 0 | 0 | 0 | 0 | 44.03 | Demir (2009) | https://dergipark.org.tr/en/pub/umagd/article/345668
262.5Ç87.5SD448InA1345IA195S | 262.5kg | 0 (kg) | 0 (kg) | 87.5 (kg) | 0 (kg) | 448(kg) | 1345(kg) | 0 (kg) | 0 (kg) | 0 (kg) | 195 kg | 1.31kg | 0 | 0 | 0 | 0 | 43.89 | Demir (2009) | https://dergipark.org.tr/en/pub/umagd/article/345668
332.5Ç17.5UK807InA986IA195S | 332.5kg | 17.5 kg | 0 (kg) | 0 (kg) | 0 (kg) | 807 (kg) | 986(kg) | 0 (kg) | 0 (kg) | 0 (kg) | 195 kg | 1.66kg | 0 | 0 | 0 | 0 | 38.42 | Demir (2009) | https://dergipark.org.tr/en/pub/umagd/article/345668
315Ç35UK807InA986IA195S | 315.0kg | 35.0 kg | 0 (kg) | 0 (kg) | 0 (kg) | 807 (kg) | 986(kg) | 0 (kg) | 0 (kg) | 0 (kg) | 195 kg | 1.58kg | 0 | 0 | 0 | 0 | 39.23 | Demir (2009) | https://dergipark.org.tr/en/pub/umagd/article/345668
297.5Ç52.5UK807InA986IA195S | 297.5kg | 52.5 kg | 0 (kg) | 0 (kg) | 0 (kg) | 807 (kg) | 986(kg) | 0 (kg) | 0 (kg) | 0 (kg) | 195 kg | 1.49kg | 0 | 0 | 0 | 0 | 38.61 | Demir (2009) | https://dergipark.org.tr/en/pub/umagd/article/345668
280Ç70UK807InA986IA195S | 280.0kg | 70.0 kg | 0 (kg) | 0 (kg) | 0 (kg) | 807 (kg) | 986(kg) | 0 (kg) | 0 (kg) | 0 (kg) | 195 kg | 1.40kg | 0 | 0 | 0 | 0 | 37.43 | Demir (2009) | https://dergipark.org.tr/en/pub/umagd/article/345668
262.5Ç87.5UK807InA986IA195S | 262.5 kg | 87.5 kg | 0 (kg) | 0 (kg) | 0 (kg) | 807 (kg) | 986(kg) | 0 (kg) | 0 (kg) | 0 (kg) | 195 kg | 1.31kg | 0 | 0 | 0 | 0 | 35.82 | Demir (2009) | https://dergipark.org.tr/en/pub/umagd/article/345668
630Ç1306InA245.7S | 630kg | 0kg | 0 (kg) | 0 (kg) | 0 (kg) | 1306(kg) | 0 (kg) | 0 (kg) | 0 (kg) | 0 (kg) | 245.7 kg | 7.56 | 0 | 0 | 0 | 0 | 60 | Benli ve Karataş (2019) | https://dergipark.org.tr/en/pub/dumf/issue/43791/474074
529.2Ç63UK37.8SD1278InA252S | 529.2kg | 63kg | 0 (kg) | 37.8(kg) | 0 (kg) | 1278(kg) | 0 (kg) | 0 (kg) | 0 (kg) | 0 (kg) | 252.0 kg | 7.56 | 0 | 0 | 0 | 0 | 59.7 | Benli ve Karataş (2019) | https://dergipark.org.tr/en/pub/dumf/issue/43791/474074
504Ç63UK63SD1236InA264.6S | 504kg | 63kg | 0 (kg) | 63(kg) | 0 (kg) | 1236(kg) | 0 (kg) | 0 (kg) | 0 (kg) | 0 (kg) | 264.6 kg | 7.56 | 0 | 0 | 0 | 0 | 63 | Benli ve Karataş (2019) | https://dergipark.org.tr/en/pub/dumf/issue/43791/474074
478.8Ç63UK88.2SD1211InA277.2S | 478.8(kg) | 63kg | 0 (kg) | 88.2(kg) | 0 (kg) | 1211(kg) | 0 (kg) | 0 (kg) | 0 (kg) | 0 (kg) | 277.2 kg | 7.56 | 0 | 0 | 0 | 0 | 59 | Benli ve Karataş (2019) | https://dergipark.org.tr/en/pub/dumf/issue/43791/474074
466.2Ç126UK37.8SD1282InA245.7S | 466.2(kg) | 126 kg | 0 (kg) | 37.8(kg) | 0 (kg) | 1282(kg) | 0 (kg) | 0 (kg) | 0 (kg) | 0 (kg) | 245.7 kg | 7.56 | 0 | 0 | 0 | 0 | 56 | Benli ve Karataş (2019) | https://dergipark.org.tr/en/pub/dumf/issue/43791/474074
441Ç126UK63SD1207InA277.2S | 441(kg) | 126kg | 0 (kg) | 63(kg) | 0 (kg) | 1207(kg) | 0 (kg) | 0 (kg) | 0 (kg) | 0 (kg) | 277.2 kg | 7.56 kg | 0 | 0 | 0 | 0 | 54 | Benli ve Karataş (2019) | https://dergipark.org.tr/en/pub/dumf/issue/43791/474074
355Ç452InA1405IA178S | 355(kg) | 0 (kg) | 0 (kg) | 0 (kg) | 0 (kg) | 452(kg) | 1405 (kg) | 0 (kg) | 0 (kg) | 0 (kg) | 178 (kg) | 1.78 (kg) | 0 | 0 | 0 | 0 | 48.37 | Erdinç (1995) | https://polen.itu.edu.tr/entities/publication/bbe9f6d2-deae-4161-a1ac-54d45cee7fd1
295Ç164UK399InA1238IA172S | 295(kg) | 164(kg) | 0 (kg) | 0 (kg) | 0 (kg) | 399(kg) | 1238 (kg) | 0 (kg) | 0 (kg) | 0 (kg) | 172 (kg) | 2.95 (kg) | 0 | 0 | 0 | 0 | 51.57 | Erdinç (1995) | https://polen.itu.edu.tr/entities/publication/bbe9f6d2-deae-4161-a1ac-54d45cee7fd1
241Ç321UK353InA1097IA183S | 241(kg) | 321(kg) | 0 (kg) | 0 (kg) | 0 (kg) | 353(kg) | 1097 (kg) | 0 (kg) | 0 (kg) | 0 (kg) | 183 (kg) | 4.10 (kg) | 0 | 0 | 0 | 0 | 38.44 | Erdinç (1995) | https://polen.itu.edu.tr/entities/publication/bbe9f6d2-deae-4161-a1ac-54d45cee7fd1
243Ç485InA1507IA122S | 243(kg) | 0(kg) | 0 (kg) | 0 (kg) | 0 (kg) | 485(kg) | 1507 (kg) | 0 (kg) | 0 (kg) | 0 (kg) | 122 (kg) | 1.46 (kg) | 0 | 0 | 0 | 0 | 46.53 | Erdinç (1995) | https://polen.itu.edu.tr/entities/publication/bbe9f6d2-deae-4161-a1ac-54d45cee7fd1
196Ç163UK432InA1343IA122S | 196(kg) | 163(kg) | 0 (kg) | 0 (kg) | 0 (kg) | 432(kg) | 1343 (kg) | 0 (kg) | 0 (kg) | 0 (kg) | 122 (kg) | 2.35 (kg) | 0 | 0 | 0 | 0 | 36.73 | Erdinç (1995) | https://polen.itu.edu.tr/entities/publication/bbe9f6d2-deae-4161-a1ac-54d45cee7fd1
139Ç309UK372InA1156IA142S | 139(kg) | 309(kg) | 0 (kg) | 0 (kg) | 0 (kg) | 372(kg) | 1156 (kg) | 0 (kg) | 0 (kg) | 0 (kg) | 142 (kg) | 03.06 (kg) | 0 | 0 | 0 | 0 | 25.51 | Erdinç (1995) | https://polen.itu.edu.tr/entities/publication/bbe9f6d2-deae-4161-a1ac-54d45cee7fd1
375Ç125UK910InA735IA505S | 375(kg) | 125(kg) | 0 (kg) | 0 (kg) | 0 (kg) | 910 (kg) | 735 (kg) | 0 (kg) | 0 (kg) | 0 (kg) | 505 (kg) | 6.75 (kg) | 0 | 0 | 0 | 0 | 49.0 | Türk vd. (2006) | https://www.academia.edu/download/55620882/D5.pdf
350Ç150UK910InA735IA490S | 350(kg) | 150(kg) | 0 (kg) | 0 (kg) | 0 (kg) | 910 (kg) | 735 (kg) | 0 (kg) | 0 (kg) | 0 (kg) | 490 (kg) | 6.75 (kg) | 0 | 0 | 0 | 0 | 45.0 | Türk vd. (2006) | https://www.academia.edu/download/55620882/D5.pdf
325Ç175UK910InA735IA480S | 325(kg) | 175 (kg) | 0 (kg) | 0 (kg) | 0 (kg) | 910 (kg) | 735 (kg) | 0 (kg) | 0 (kg) | 0 (kg) | 480 (kg) | 6.75 (kg) | 0 | 0 | 0 | 0 | 42.5 | Türk vd. (2006) | https://www.academia.edu/download/55620882/D5.pdf
300Ç200UK910InA735IA465S | 300(kg) | 200(kg) | 0 (kg) | 0 (kg) | 0 (kg) | 910 (kg) | 735 (kg) | 0 (kg) | 0 (kg) | 0 (kg) | 465 (kg) | 6.75 (kg) | 0 | 0 | 0 | 0 | 45.0 | Türk vd. (2006) | https://www.academia.edu/download/55620882/D5.pdf
260Ç650InA1205IA175S | 260(kg) | 0(kg) | 0 (kg) | 0 (kg) | 0 (kg) | 650 (kg) | 1205(kg) | 0 (kg) | 0 (kg) | 0 (kg) | 175 (kg) | 2.60(kg) | 0 | 0 | 0 | 0 | 30.2 | Akyüncü (2012) | https://search.proquest.com/openview/e4b05bd03bda0bebfc80232d533d3f42/1?pq-origsite=gscholar&cbl=2026366&diss=y
234Ç39UK643InA1192IA175S | 234(kg) | 39(kg) | 0 (kg) | 0 (kg) | 0 (kg) | 643(kg) | 1192(kg) | 0 (kg) | 0 (kg) | 0 (kg) | 175 (kg) | 2.34(kg) | 0 | 0 | 0 | 0 | 2026-05-31 | Akyüncü (2012) | https://search.proquest.com/openview/e4b05bd03bda0bebfc80232d533d3f42/1?pq-origsite=gscholar&cbl=2026366&diss=y
216Ç52UK640InA1187IA175S | 216(kg) | 52(kg) | 0 (kg) | 0 (kg) | 0 (kg) | 640(kg) | 1187(kg) | 0 (kg) | 0 (kg) | 0 (kg) | 175 (kg) | 2.16(kg) | 0 | 0 | 0 | 0 | 2026-08-29 | Akyüncü (2012) | https://search.proquest.com/openview/e4b05bd03bda0bebfc80232d533d3f42/1?pq-origsite=gscholar&cbl=2026366&diss=y
240Ç648InA1238IA119S | 240 (kg) | 0 (kg) | 0 (kg) | 0 (kg) | 0 (kg) | 648 (kg) | 1238 (kg) | 0 (kg) | 0 (kg) | 0 (kg) | 119 (kg) | 6.0 (kg) | 0 | 0 | 0 | 2026-04-04 | 43.5 | Anuk (2004) | https://polen.itu.edu.tr/entities/publication/3b093a59-5b02-4679-8410-4373a417bf30
240Ç41UK622InA1189IA127S | 240 (kg) | 41 (kg) | 0 (kg) | 0 (kg) | 0 (kg) | 622 (kg) | 1189 (kg) | 0 (kg) | 0 (kg) | 0 (kg) | 127 (kg) | 6.0 (kg) | 0 | 0 | 0 | 2026-05-04 | 43.7 | Anuk (2004) | https://polen.itu.edu.tr/entities/publication/3b093a59-5b02-4679-8410-4373a417bf30
240Ç79UK602InA1151IA133S | 240 (kg) | 79 (kg) | 0 (kg) | 0 (kg) | 0 (kg) | 602 (kg) | 1151 (kg) | 0 (kg) | 0 (kg) | 0 (kg) | 133 (kg) | 6.0 (kg) | 0 | 0 | 0 | 2026-06-03 | 44.1 | Anuk (2004) | https://polen.itu.edu.tr/entities/publication/3b093a59-5b02-4679-8410-4373a417bf30
240Ç120UK582InA1113IA137S | 240 (kg) | 120 (kg) | 0 (kg) | 0 (kg) | 0 (kg) | 582 (kg) | 1113 (kg) | 0 (kg) | 0 (kg) | 0 (kg) | 137 (kg) | 6.0 (kg) | 0 | 0 | 0 | 2026-08-02 | 44.6 | Anuk (2004) | https://polen.itu.edu.tr/entities/publication/3b093a59-5b02-4679-8410-4373a417bf30
500Ç659InA1162IA140S | 500 (kg) | 0 (kg) | 0 (kg) | 0 (kg) | 0 (kg) | 659 (kg) | 1162 (kg) | 0 (kg) | 0 (kg) | 0 (kg) | 140 (kg) | 8.5 (kg) | 0 | 0 | 0 | 0 | 81.1 | Li ve Zhao (2003) | https://www.sciencedirect.com/science/article/pii/S0958946502000586?casa_token=pcgIci37OYIAAAAA:QSVhoEXzwta2ZJeqEm1UPyy41SvnT8DWWF9MqozHRwrzyOTa0tjSeSwIc7fO1bNywmLUz_OZtuk
300Ç200UK644InA1135IA140S | 300 (kg) | 200 (kg) | 0 (kg) | 0 (kg) | 0 (kg) | 644 (kg) | 1135 (kg) | 0 (kg) | 0 (kg) | 0 (kg) | 140 (kg) | 7.5 (kg) | 0 | 0 | 0 | 0 | 65.2 | Li ve Zhao (2003) | https://www.sciencedirect.com/science/article/pii/S0958946502000586?casa_token=pcgIci37OYIAAAAA:QSVhoEXzwta2ZJeqEm1UPyy41SvnT8DWWF9MqozHRwrzyOTa0tjSeSwIc7fO1bNywmLUz_OZtuk
300Ç125UK75YFC647InA1140IA140S | 300 (kg) | 125 (kg) | 75 (kg) | 0 (kg) | 0 (kg) | 647 (kg) | 1140 (kg) | 0 (kg) | 0 (kg) | 0 (kg) | 140 (kg) | 10.0 (kg) | 0 | 0 | 0 | 0 | 80.6 | Li ve Zhao (2003) | https://www.sciencedirect.com/science/article/pii/S0958946502000586?casa_token=pcgIci37OYIAAAAA:QSVhoEXzwta2ZJeqEm1UPyy41SvnT8DWWF9MqozHRwrzyOTa0tjSeSwIc7fO1bNywmLUz_OZtuk
510Ç653InA1122.5IA153S | 510 (kg) | 0 (kg) | 0 (kg) | 0 (kg) | 0 (kg) | 653 (kg) | 1122.5 (kg) | 0 (kg) | 0 (kg) | 0 (kg) | 153 (kg) | 17.85 (kg) | 0 | 0 | 0 | 0 | 68.0 | Bhanja ve Sengupta (2005) | https://www.sciencedirect.com/science/article/pii/S000888460400225X?casa_token=HL9CvyXEwUQAAAAA:Jdl7LGRNIEN2XT79BzUjvptPgabUw7LW9CAllpXIXaBAG0cY1Mc8rBq8Mi_7XrsRLeLW6JHFvvM
459Ç51SD653InA1122.5IA153S | 459 (kg) | 0 (kg) | 0 (kg) | 51 (kg) | 0 (kg) | 653 (kg) | 1122.5 (kg) | 0 (kg) | 0 (kg) | 0 (kg) | 153 (kg) | 17.85 (kg) | 0 | 0 | 0 | 0 | 79.0 | Bhanja ve Sengupta (2005) | https://www.sciencedirect.com/science/article/pii/S000888460400225X?casa_token=HL9CvyXEwUQAAAAA:Jdl7LGRNIEN2XT79BzUjvptPgabUw7LW9CAllpXIXaBAG0cY1Mc8rBq8Mi_7XrsRLeLW6JHFvvM
408Ç102SD653InA1122.5IA153S | 408 (kg) | 0 (kg) | 0 (kg) | 102 (kg) | 0 (kg) | 653 (kg) | 1122.5 (kg) | 0 (kg) | 0 (kg) | 0 (kg) | 153 (kg) | 17.85 (kg) | 0 | 0 | 0 | 0 | 88.0 | Bhanja ve Sengupta (2005) | https://www.sciencedirect.com/science/article/pii/S000888460400225X?casa_token=HL9CvyXEwUQAAAAA:Jdl7LGRNIEN2XT79BzUjvptPgabUw7LW9CAllpXIXaBAG0cY1Mc8rBq8Mi_7XrsRLeLW6JHFvvM
500Ç640InA1100IA170S | 500 (kg) | 0 (kg) | 0 (kg) | 0 (kg) | 0 (kg) | 640 (kg) | 1100 (kg) | 0 (kg) | 0 (kg) | 0 (kg) | 170 (kg) | 17.50 (kg) | 0 | 0 | 0 | 0 | 59.0 | Bhanja ve Sengupta (2005) | https://www.sciencedirect.com/science/article/pii/S000888460400225X?casa_token=HL9CvyXEwUQAAAAA:Jdl7LGRNIEN2XT79BzUjvptPgabUw7LW9CAllpXIXaBAG0cY1Mc8rBq8Mi_7XrsRLeLW6JHFvvM
450Ç50SD640InA1100IA170S | 450 (kg) | 0 (kg) | 0 (kg) | 50 (kg) | 0 (kg) | 640 (kg) | 1100 (kg) | 0 (kg) | 0 (kg) | 0 (kg) | 170 (kg) | 17.50 (kg) | 0 | 0 | 0 | 0 | 72.0 | Bhanja ve Sengupta (2005) | https://www.sciencedirect.com/science/article/pii/S000888460400225X?casa_token=HL9CvyXEwUQAAAAA:Jdl7LGRNIEN2XT79BzUjvptPgabUw7LW9CAllpXIXaBAG0cY1Mc8rBq8Mi_7XrsRLeLW6JHFvvM
400Ç100SD640InA1100IA170S | 400 (kg) | 0 (kg) | 0 (kg) | 100 (kg) | 0 (kg) | 640 (kg) | 1100 (kg) | 0 (kg) | 0 (kg) | 0 (kg) | 170 (kg) | 17.50 (kg) | 0 | 0 | 0 | 0 | 82.0 | Bhanja ve Sengupta (2005) | https://www.sciencedirect.com/science/article/pii/S000888460400225X?casa_token=HL9CvyXEwUQAAAAA:Jdl7LGRNIEN2XT79BzUjvptPgabUw7LW9CAllpXIXaBAG0cY1Mc8rBq8Mi_7XrsRLeLW6JHFvvM
490Ç628InA1078IA186.2S | 490 (kg) | 0 (kg) | 0 (kg) | 0 (kg) | 0 (kg) | 628 (kg) | 1078 (kg) | 0 (kg) | 0 (kg) | 0 (kg) | 186.2 (kg) | 17.25 (kg) | 0 | 0 | 0 | 0 | 55.0 | Bhanja ve Sengupta (2005) | https://www.sciencedirect.com/science/article/pii/S000888460400225X?casa_token=HL9CvyXEwUQAAAAA:Jdl7LGRNIEN2XT79BzUjvptPgabUw7LW9CAllpXIXaBAG0cY1Mc8rBq8Mi_7XrsRLeLW6JHFvvM
441Ç49SD628InA1078IA186.2S | 441 (kg) | 0 (kg) | 0 (kg) | 49 (kg) | 0 (kg) | 628 (kg) | 1078 (kg) | 0 (kg) | 0 (kg) | 0 (kg) | 186.2 (kg) | 17.15 (kg) | 0 | 0 | 0 | 0 | 66.0 | Bhanja ve Sengupta (2005) | https://www.sciencedirect.com/science/article/pii/S000888460400225X?casa_token=HL9CvyXEwUQAAAAA:Jdl7LGRNIEN2XT79BzUjvptPgabUw7LW9CAllpXIXaBAG0cY1Mc8rBq8Mi_7XrsRLeLW6JHFvvM
392Ç98SD628InA1078IA186.2S | 392 (kg) | 0 (kg) | 0 (kg) | 98 (kg) | 0 (kg) | 628 (kg) | 1078 (kg) | 0 (kg) | 0 (kg) | 0 (kg) | 186.2 (kg) | 17.15 (kg) | 0 | 0 | 0 | 0 | 69.0 | Bhanja ve Sengupta (2005) | https://www.sciencedirect.com/science/article/pii/S000888460400225X?casa_token=HL9CvyXEwUQAAAAA:Jdl7LGRNIEN2XT79BzUjvptPgabUw7LW9CAllpXIXaBAG0cY1Mc8rBq8Mi_7XrsRLeLW6JHFvvM
500Ç647InA1203IA175S | 500 (kg) | 0 (kg) | 0 (kg) | 0 (kg) | 0 (kg) | 647 (kg) | 1203 (kg) | 0 (kg) | 0 (kg) | 0 (kg) | 175 (kg) | 8.17 (kg) | 0 | 0 | 0 | 0 | 58.0 | Mazloom vd. (2004) | https://www.sciencedirect.com/science/article/pii/S0958946503000179?casa_token=pUhZ8WSQjWwAAAAA:XGvx69YvFEmsmu5QTVSJKwuM6QQQiZW0yEs3m3RofLVLoRb-F061SZWrQ6eA1iWiIwtRsHhuIbs
470Ç30SD647InA1203IA175S | 470 (kg) | 0 (kg) | 0 (kg) | 30 (kg) | 0 (kg) | 647 (kg) | 1203 (kg) | 0 (kg) | 0 (kg) | 0 (kg) | 175 (kg) | 9.78 (kg) | 0 | 0 | 0 | 0 | 65.0 | Mazloom vd. (2004) | https://www.sciencedirect.com/science/article/pii/S0958946503000179?casa_token=pUhZ8WSQjWwAAAAA:XGvx69YvFEmsmu5QTVSJKwuM6QQQiZW0yEs3m3RofLVLoRb-F061SZWrQ6eA1iWiIwtRsHhuIbs
450Ç50SD647InA1203IA175S | 450 (kg) | 0 (kg) | 0 (kg) | 50 (kg) | 0 (kg) | 647 (kg) | 1203 (kg) | 0 (kg) | 0 (kg) | 0 (kg) | 175 (kg) | 11.71 (kg) | 0 | 0 | 0 | 0 | 67.5 | Mazloom vd. (2004) | https://www.sciencedirect.com/science/article/pii/S0958946503000179?casa_token=pUhZ8WSQjWwAAAAA:XGvx69YvFEmsmu5QTVSJKwuM6QQQiZW0yEs3m3RofLVLoRb-F061SZWrQ6eA1iWiIwtRsHhuIbs
425Ç75SD647InA1203IA175S | 425 (kg) | 0 (kg) | 0 (kg) | 75 (kg) | 0 (kg) | 647 (kg) | 1203 (kg) | 0 (kg) | 0 (kg) | 0 (kg) | 175 (kg) | 13.34 (kg) | 0 | 0 | 0 | 0 | 70.0 | Mazloom vd. (2004) | https://www.sciencedirect.com/science/article/pii/S0958946503000179?casa_token=pUhZ8WSQjWwAAAAA:XGvx69YvFEmsmu5QTVSJKwuM6QQQiZW0yEs3m3RofLVLoRb-F061SZWrQ6eA1iWiIwtRsHhuIbs
550Ç638InA1192IA141S | 550 (kg) | 0 (kg) | 0 (kg) | 0 (kg) | 0 (kg) | 638 (kg) | 1192 (kg) | 0 (kg) | 0 (kg) | 0 (kg) | 141 (kg) | 30.25 (kg) | 0 | 0 | 0 | 2026-02-01 | 95.0 | Duval ve Kadri (1998) | https://www.sciencedirect.com/science/article/pii/S0008884698000106?casa_token=eF6QmCSKNGEAAAAA:fnGSZl0LMMHeX46G5NnEnM2v9X3fvIB2Zxor1YxxFdiUe6Bre1MWB3RhcrJjUKtHoK2TWhUh1OE
495Ç55SD640InA1200IA141S | 495 (kg) | 0 (kg) | 0 (kg) | 55 (kg) | 0 (kg) | 640 (kg) | 1200 (kg) | 0 (kg) | 0 (kg) | 0 (kg) | 141 (kg) | 15.40 (kg) | 0 | 0 | 0 | 2026-05-01 | 104.0 | Duval ve Kadri (1998) | https://www.sciencedirect.com/science/article/pii/S0008884698000106?casa_token=eF6QmCSKNGEAAAAA:fnGSZl0LMMHeX46G5NnEnM2v9X3fvIB2Zxor1YxxFdiUe6Bre1MWB3RhcrJjUKtHoK2TWhUh1OE
440Ç110SD620InA1190IA141S | 440 (kg) | 0 (kg) | 0 (kg) | 110 (kg) | 0 (kg) | 620 (kg) | 1190 (kg) | 0 (kg) | 0 (kg) | 0 (kg) | 141 (kg) | 18.70 (kg) | 0 | 0 | 0 | 2026-03-01 | 102.0 | Duval ve Kadri (1998) | https://www.sciencedirect.com/science/article/pii/S0008884698000106?casa_token=eF6QmCSKNGEAAAAA:fnGSZl0LMMHeX46G5NnEnM2v9X3fvIB2Zxor1YxxFdiUe6Bre1MWB3RhcrJjUKtHoK2TWhUh1OE
460Ç688InA1208IA141S | 460 (kg) | 0 (kg) | 0 (kg) | 0 (kg) | 0 (kg) | 688 (kg) | 1208 (kg) | 0 (kg) | 0 (kg) | 0 (kg) | 141 (kg) | 11.96 (kg) | 0 | 0 | 0 | 2026-06-01 | 82.0 | Duval ve Kadri (1998) | https://www.sciencedirect.com/science/article/pii/S0008884698000106?casa_token=eF6QmCSKNGEAAAAA:fnGSZl0LMMHeX46G5NnEnM2v9X3fvIB2Zxor1YxxFdiUe6Bre1MWB3RhcrJjUKtHoK2TWhUh1OE
414Ç46SD682InA1206IA141S | 414 (kg) | 0 (kg) | 0 (kg) | 46 (kg) | 0 (kg) | 682 (kg) | 1206 (kg) | 0 (kg) | 0 (kg) | 0 (kg) | 141 (kg) | 7.36 (kg) | 0 | 0 | 0 | 2026-07-01 | 89.0 | Duval ve Kadri (1998) | https://www.sciencedirect.com/science/article/pii/S0008884698000106?casa_token=eF6QmCSKNGEAAAAA:fnGSZl0LMMHeX46G5NnEnM2v9X3fvIB2Zxor1YxxFdiUe6Bre1MWB3RhcrJjUKtHoK2TWhUh1OE
368Ç92SD674InA1188IA141S | 368 (kg) | 0 (kg) | 0 (kg) | 92 (kg) | 0 (kg) | 674 (kg) | 1188 (kg) | 0 (kg) | 0 (kg) | 0 (kg) | 141 (kg) | 11.04(kg) | 0 | 0 | 0 | 2026-02-01 | 86.0 | Duval ve Kadri (1998) | https://www.sciencedirect.com/science/article/pii/S0008884698000106?casa_token=eF6QmCSKNGEAAAAA:fnGSZl0LMMHeX46G5NnEnM2v9X3fvIB2Zxor1YxxFdiUe6Bre1MWB3RhcrJjUKtHoK2TWhUh1OE
400Ç744InA1196IA141S | 400 (kg) | 0 (kg) | 0 (kg) | 0 (kg) | 0 (kg) | 744 (kg) | 1196 (kg) | 0 (kg) | 0 (kg) | 0 (kg) | 141 (kg) | 5.60 (kg) | 0 | 0 | 0 | 2026-05-01 | 72.0 | Duval ve Kadri (1998) | https://www.sciencedirect.com/science/article/pii/S0008884698000106?casa_token=eF6QmCSKNGEAAAAA:fnGSZl0LMMHeX46G5NnEnM2v9X3fvIB2Zxor1YxxFdiUe6Bre1MWB3RhcrJjUKtHoK2TWhUh1OE
360Ç40SD734InA1195IA141S | 360 (kg) | 0 (kg) | 0 (kg) | 40 (kg) | 0 (kg) | 734 (kg) | 1195 (kg) | 0 (kg) | 0 (kg) | 0 (kg) | 141 (kg) | 4.00 (kg) | 0 | 0 | 0 | 2026-04-01 | 80.0 | Duval ve Kadri (1998) | https://www.sciencedirect.com/science/article/pii/S0008884698000106?casa_token=eF6QmCSKNGEAAAAA:fnGSZl0LMMHeX46G5NnEnM2v9X3fvIB2Zxor1YxxFdiUe6Bre1MWB3RhcrJjUKtHoK2TWhUh1OE
320Ç80SD730InA1176IA141S | 320 (kg) | 0 (kg) | 0 (kg) | 80 (kg) | 0 (kg) | 730 (kg) | 1176 (kg) | 0 (kg) | 0 (kg) | 0 (kg) | 141 (kg) | 6.40 (kg) | 0 | 0 | 0 | 2026-01-01 | 76.0 | Duval ve Kadri (1998) | https://www.sciencedirect.com/science/article/pii/S0008884698000106?casa_token=eF6QmCSKNGEAAAAA:fnGSZl0LMMHeX46G5NnEnM2v9X3fvIB2Zxor1YxxFdiUe6Bre1MWB3RhcrJjUKtHoK2TWhUh1OE
514Ç456.9InA1391.6IA185.6S | 514 (kg) | 0 (kg) | 0 (kg) | 0 (kg) | 0 (kg) | 456.9 (kg) | 1391.6 (kg) | 0 (kg) | 0 (kg) | 0 (kg) | 185.6 (kg) | 3.34 (kg) | 0 | 0 | 0 | 0 | 38.30 | Amudhavalli ve Mathew (2012) | https://www.sciencedirect.com/science/article/pii/S0008884698000106?casa_token=j_xQUzlMLL0AAAAA:zQW1oSzhya2_199tqRCgXT7LDwxMjH-JagHEgwDRIRA2rDSVRhqhn2_09JRhy69GQ9Kfvxu0QJk
488.3Ç25.7SD456.9InA1391.6IA185.6S | 488.3 (kg) | 0 (kg) | 0 (kg) | 25.7 (kg) | 0 (kg) | 456.9 (kg) | 1391.6 (kg) | 0 (kg) | 0 (kg) | 0 (kg) | 185.6 (kg) | 3.34 (kg) | 0 | 0 | 0 | 0 | 41.29 | Amudhavalli ve Mathew (2012) | https://www.sciencedirect.com/science/article/pii/S0008884698000106?casa_token=j_xQUzlMLL0AAAAA:zQW1oSzhya2_199tqRCgXT7LDwxMjH-JagHEgwDRIRA2rDSVRhqhn2_09JRhy69GQ9Kfvxu0QJk
462.6Ç51.4SD456.9InA1391.6IA185.6S | 462.6 (kg) | 0 (kg) | 0 (kg) | 51.4 (kg) | 0 (kg) | 456.9 (kg) | 1391.6 (kg) | 0 (kg) | 0 (kg) | 0 (kg) | 185.6 (kg) | 3.34 (kg) | 0 | 0 | 0 | 0 | 46.76 | Amudhavalli ve Mathew (2012) | https://www.sciencedirect.com/science/article/pii/S0008884698000106?casa_token=j_xQUzlMLL0AAAAA:zQW1oSzhya2_199tqRCgXT7LDwxMjH-JagHEgwDRIRA2rDSVRhqhn2_09JRhy69GQ9Kfvxu0QJk
436.9Ç77.1SD456.9InA1391.6IA185.6S | 436.9 (kg) | 0 (kg) | 0 (kg) | 77.1 (kg) | 0 (kg) | 456.9 (kg) | 1391.6 (kg) | 0 (kg) | 0 (kg) | 0 (kg) | 185.6 (kg) | 3.34 (kg) | 0 | 0 | 0 | 0 | 47.30 | Amudhavalli ve Mathew (2012) | https://www.sciencedirect.com/science/article/pii/S0008884698000106?casa_token=j_xQUzlMLL0AAAAA:zQW1oSzhya2_199tqRCgXT7LDwxMjH-JagHEgwDRIRA2rDSVRhqhn2_09JRhy69GQ9Kfvxu0QJk
411.2Ç102.8SD456.9InA1391.6IA185.6S | 411.2 (kg) | 0 (kg) | 0 (kg) | 102.8 (kg) | 0 (kg) | 456.9 (kg) | 1391.6 (kg) | 0 (kg) | 0 (kg) | 0 (kg) | 185.6 (kg) | 3.34 (kg) | 0 | 0 | 0 | 0 | 44.27 | Amudhavalli ve Mathew (2012) | https://www.sciencedirect.com/science/article/pii/S0008884698000106?casa_token=j_xQUzlMLL0AAAAA:zQW1oSzhya2_199tqRCgXT7LDwxMjH-JagHEgwDRIRA2rDSVRhqhn2_09JRhy69GQ9Kfvxu0QJk
400Ç660.2InA1180IA173S | 400 kg | 0 (kg) | 0 (kg) | 0 (kg) | 0 (kg) | 660.22 (kg) | 1180 kg | 0 (kg) | 0 (kg) | 0 (kg) | 173 kg | 0 (kg) | 0 | 0 | 0 | 0 | 39.57 | Jindal ve Ransinchung (2018) | https://www.sciencedirect.com/science/article/pii/S1996681416301213
400Ç660.2InA826IA354RCA167S | 400 kg | 0 (kg) | 0 (kg) | 0 (kg) | 0 (kg) | 660.22 (kg) | 826 kg | 354 kg | 0 (kg) | 0 (kg) | 167 kg | 0 (kg) | 0 | 0 | 0 | 0 | 35.59 | Jindal ve Ransinchung (2018) | https://www.sciencedirect.com/science/article/pii/S1996681416301213
400Ç20UK660.2InA826IA354RCA167S | 400 kg | 20 kg | 0 (kg) | 0 (kg) | 0 (kg) | 660.22 (kg) | 826 kg | 354 kg | 0 (kg) | 0 (kg) | 167 kg | 2.0 (kg) | 0 | 0 | 0 | 0 | 25.54 | Jindal ve Ransinchung (2018) | https://www.sciencedirect.com/science/article/pii/S1996681416301213
400Ç40UK660.2InA826IA354RCA167S | 400 kg | 40 kg | 0 (kg) | 0 (kg) | 0 (kg) | 660.22 (kg) | 826 kg | 354 kg | 0 (kg) | 0 (kg) | 167 kg | 2.0 (kg) | 0 | 0 | 0 | 0 | 20.38 | Jindal ve Ransinchung (2018) | https://www.sciencedirect.com/science/article/pii/S1996681416301213
400Ç60UK660.2InA826IA354RCA167S | 400 kg | 60 kg | 0 (kg) | 0 (kg) | 0 (kg) | 660.22 (kg) | 826 kg | 354 kg | 0 (kg) | 0 (kg) | 167 kg | 2.0 (kg) | 0 | 0 | 0 | 0 | 27.46 | Jindal ve Ransinchung (2018) | https://www.sciencedirect.com/science/article/pii/S1996681416301213
455Ç693InA1179IA186S | 455 kg | 0 kg | 0 kg | 0 (kg) | 0 (kg) | 693 kg | 1179 kg | 0 (kg) | 0 (kg) | 0 (kg) | 186 (kg) | 0 (kg) | 0 | 0 | 0 | 0 | 43.0 | Kagadgar vd. (2017) | https://sciendo.com/2/v2/download/article/10.1515/sspjce-2017-0001.pdf
368Ç68UK19YFC670InA1140IA186S | 368 kg | 68 kg | 19 kg | 0 (kg) | 0 (kg) | 670 kg | 1140 kg | 0 (kg) | 0 (kg) | 0 (kg) | 186 (kg) | 0 (kg) | 0 | 0 | 0 | 0 | 51.0 | Kagadgar vd. (2017) | https://sciendo.com/2/v2/download/article/10.1515/sspjce-2017-0001.pdf
303Ç136UK16YFC660InA1124IA186S | 303 kg | 136 kg | 16 kg | 0 (kg) | 0 (kg) | 660 kg | 1124 kg | 0 (kg) | 0 (kg) | 0 (kg) | 186 (kg) | 0 (kg) | 0 | 0 | 0 | 0 | 43.0 | Kagadgar vd. (2017) | https://sciendo.com/2/v2/download/article/10.1515/sspjce-2017-0001.pdf
216Ç228UK11YFC648InA1103IA186S | 216 kg | 228 kg | 11 kg | 0 (kg) | 0 (kg) | 648 kg | 1103 kg | 0 (kg) | 0 (kg) | 0 (kg) | 186 (kg) | 0 (kg) | 0 | 0 | 0 | 0 | 35.0 | Kagadgar vd. (2017) | https://sciendo.com/2/v2/download/article/10.1515/sspjce-2017-0001.pdf
173Ç272UK9YFC641InA1092IA186S | 173 kg | 272 kg | 9 kg | 0 (kg) | 0 (kg) | 641 kg | 1092 kg | 0 (kg) | 0 (kg) | 0 (kg) | 186 (kg) | 0 (kg) | 0 | 0 | 0 | 0 | 27.0 | Kagadgar vd. (2017) | https://sciendo.com/2/v2/download/article/10.1515/sspjce-2017-0001.pdf
400Ç1000InA710IA212S | 400 | 0 kg | 0 kg | 0 kg | 0 kg | 1000 | 710 | 0 | 0 (kg) | 0 (kg) | 212 kg | 4.8 kg | 0 | 0 | 0 | 0 | 32.0 MPa | Demirel ve Şimşek (2014) | https://dergipark.org.tr/tr/pub/sujest/article/247889
320Ç80UK1000InA710IA212S | 320 | 80 | 0 kg | 0 kg | 0 kg | 1000 | 710 | 0 | 0 (kg) | 0 (kg) | 212 kg | 4.8 kg | 0 | 0 | 0 | 0 | 28.0 MPa | Demirel ve Şimşek (2014) | https://dergipark.org.tr/tr/pub/sujest/article/247889
320Ç80UK900InA639IA171RCA212S | 320 | 80 | 0 kg | 0 kg | 0 kg | 900 | 639 | 171 | 0 (kg) | 0 (kg) | 212 kg | 4.8 kg | 0 | 0 | 0 | 0 | 28.0 MPa | Demirel ve Şimşek (2014) | https://dergipark.org.tr/tr/pub/sujest/article/247889
320Ç80UK800InA568IA342RCA212S | 320 | 80 | 0 kg | 0 kg | 0 kg | 800 | 568 | 342 | 0 (kg) | 0 (kg) | 212 kg | 4.8 kg | 0 | 0 | 0 | 0 | 26.0 MPa | Demirel ve Şimşek (2014) | https://dergipark.org.tr/tr/pub/sujest/article/247889
320Ç80UK700InA497IA513RCA212S | 320 | 80 | 0 kg | 0 kg | 0 kg | 700 | 497 | 513 | 0 (kg) | 0 (kg) | 212 kg | 4.8 kg | 0 | 0 | 0 | 0 | 30.0 MPa | Demirel ve Şimşek (2014) | https://dergipark.org.tr/tr/pub/sujest/article/247889
320Ç80UK600InA426IA684RCA212S | 320 | 80 | 0 kg | 0 kg | 0 kg | 600 | 426 | 684 | 0 (kg) | 0 (kg) | 212 kg | 4.8 kg | 0 | 0 | 0 | 0 | 26.0 MPa | Demirel ve Şimşek (2014) | https://dergipark.org.tr/tr/pub/sujest/article/247889
320Ç80UK500InA355IA855RCA212S | 320 | 80 | 0 kg | 0 kg | 0 kg | 500 | 355 | 855 | 0 (kg) | 0 (kg) | 212 kg | 4.8 kg | 0 | 0 | 0 | 0 | 25.0 MPa | Demirel ve Şimşek (2014) | https://dergipark.org.tr/tr/pub/sujest/article/247889
320Ç80UK1710RCA212S | 320 | 80 | 0 kg | 0 kg | 0 kg | 0 kg | 0 | 1710 | 0 (kg) | 0 (kg) | 212 kg | 4.8 kg | 0 | 0 | 0 | 0 | 26.0 MPa | Demirel ve Şimşek (2014) | https://dergipark.org.tr/tr/pub/sujest/article/247889
297.5Ç52.5UK893.4InA859.9IA185.5S | 297.5 kg | 52.5 kg | 0 kg | 0 kg | 0 kg | 893.4 kg | 859.9 kg | 0 kg | 0 kg | 0 kg | 185.5 kg | 5.3 kg | 0.2 kg | 0 kg | 0 kg | 0% | 18.67 | Tosun (2014) | https://tez.yok.gov.tr/UlusalTezMerkezi/tezDetay.jsp?id=LWiOpHMC88YDD3BPYvRz_w&no=yc4K241HqfFA--hoHnsl8g
297.5Ç52.5UK893.4InA730.9IA110.6RCA185.5S | 297.5 kg | 52.5 kg | 0 kg | 0 kg | 0 kg | 893.4 kg | 730.9 kg | 110.6 kg | 0 kg | 0 kg | 185.5 kg | 5.3 kg | 0.2 kg | 0 kg | 0 kg | 0% | 22.67 | Tosun (2014) | https://tez.yok.gov.tr/UlusalTezMerkezi/tezDetay.jsp?id=LWiOpHMC88YDD3BPYvRz_w&no=yc4K241HqfFA--hoHnsl8g
297.5Ç52.5UK893.4InA601.9IA221RCA185.5S | 297.5 kg | 52.5 kg | 0 kg | 0 kg | 0 kg | 893.4 kg | 601.9 kg | 221.0 kg | 0 kg | 0 kg | 185.5 kg | 5.3 kg | 0.2 kg | 0 kg | 0 kg | 0% | 17.78 | Tosun (2014) | https://tez.yok.gov.tr/UlusalTezMerkezi/tezDetay.jsp?id=LWiOpHMC88YDD3BPYvRz_w&no=yc4K241HqfFA--hoHnsl8g
297.5Ç52.5UK893.4InA473IA331.6RCA185.5S | 297.5 kg | 52.5 kg | 0 kg | 0 kg | 0 kg | 893.4 kg | 473.0 kg | 331.6 kg | 0 kg | 0 kg | 185.5 kg | 5.3 kg | 0.2 kg | 0 kg | 0 kg | 0% | 24.00 | Tosun (2014) | https://tez.yok.gov.tr/UlusalTezMerkezi/tezDetay.jsp?id=LWiOpHMC88YDD3BPYvRz_w&no=yc4K241HqfFA--hoHnsl8g
297.5Ç52.5UK893.4InA344IA505.1RCA185.5S | 297.5 kg | 52.5 kg | 0 kg | 0 kg | 0 kg | 893.4 kg | 344.0 kg | 505.1 kg | 0 kg | 0 kg | 185.5 kg | 5.3 kg | 0.2 kg | 0 kg | 0 kg | 0% | 16.44 | Tosun (2014) | https://tez.yok.gov.tr/UlusalTezMerkezi/tezDetay.jsp?id=LWiOpHMC88YDD3BPYvRz_w&no=yc4K241HqfFA--hoHnsl8g
200Ç200YFC814InA986IA168S | 200 kg | 0 kg | 200 kg | 0 kg | 0 kg | 814 kg | 986 kg | 0 kg | 0 kg | 0 kg | 168 kg | 5.0 kg | 0 kg | 0 kg | 0 kg | 0% | 58.8 | Ramyar vd. (2022) | https://dergipark.org.tr/tr/pub/bjesr/article/1050236
190Ç190YFC835InA970IA165S | 190 kg | 0 kg | 190 kg | 0 kg | 0 kg | 835 kg | 970 kg | 0 kg | 0 kg | 0 kg | 165 kg | 5.8 kg | 0 kg | 0 kg | 0 kg | 0% | 53.4 | Ramyar vd. (2022) | https://dergipark.org.tr/tr/pub/bjesr/article/1050236
180Ç180YFC869InA987IA160S | 180 kg | 0 kg | 180 kg | 0 kg | 0 kg | 869 kg | 987 kg | 0 kg | 0 kg | 0 kg | 160 kg | 6.3 kg | 0 kg | 0 kg | 0 kg | 0% | 44.0 | Ramyar vd. (2022) | https://dergipark.org.tr/tr/pub/bjesr/article/1050236
160Ç160YFC970InA921IA155S | 160 kg | 0 kg | 160 kg | 0 kg | 0 kg | 970 kg | 921 kg | 0 kg | 0 kg | 0 kg | 155 kg | 6.2 kg | 0 kg | 0 kg | 0 kg | 0% | 42.1 | Ramyar vd. (2022) | https://dergipark.org.tr/tr/pub/bjesr/article/1050236
160Ç140YFC1020InA910IA155S | 160 kg | 0 kg | 140 kg | 0 kg | 0 kg | 1020 kg | 910 kg | 0 kg | 0 kg | 0 kg | 155 kg | 6.0 kg | 0 kg | 0 kg | 0 kg | 0% | 32.6 | Ramyar vd. (2022) | https://dergipark.org.tr/tr/pub/bjesr/article/1050236
360Ç868InA982IA163S | 360 kg | 0 kg | 0 kg | 0 kg | 0 kg | 868 kg | 982 kg | 0 kg | 0 kg | 0 kg | 163 kg | 5.8 kg | 0 kg | 0 kg | 0 kg | 0% | 46.9 | Ramyar vd. (2022) | https://dergipark.org.tr/tr/pub/bjesr/article/1050236
200Ç200YFC814InA986IA168S | 200 kg | 0 kg | 200 kg | 0 kg | 0 kg | 814 kg | 986 kg | 0 kg | 0 kg | 0 kg | 168 kg | 5.0 kg | 0 kg | 0 kg | 0 kg | 0% | 58.8 | Ramyar vd. (2022)
190Ç190YFC835InA970IA165S | 190 kg | 0 kg | 190 kg | 0 kg | 0 kg | 835 kg | 970 kg | 0 kg | 0 kg | 0 kg | 165 kg | 5.8 kg | 0 kg | 0 kg | 0 kg | 0% | 53.4 | Ramyar vd. (2022)
180Ç180YFC869InA987IA160S | 180 kg | 0 kg | 180 kg | 0 kg | 0 kg | 869 kg | 987 kg | 0 kg | 0 kg | 0 kg | 160 kg | 6.3 kg | 0 kg | 0 kg | 0 kg | 0% | 44.0 | Ramyar vd. (2022)
160Ç160YFC970InA921IA155S | 160 kg | 0 kg | 160 kg | 0 kg | 0 kg | 970 kg | 921 kg | 0 kg | 0 kg | 0 kg | 155 kg | 6.2 kg | 0 kg | 0 kg | 0 kg | 0% | 42.1 | Ramyar vd. (2022)
160Ç140YFC1020InA910IA155S | 160 kg | 0 kg | 140 kg | 0 kg | 0 kg | 1020 kg | 910 kg | 0 kg | 0 kg | 0 kg | 155 kg | 6.0 kg | 0 kg | 0 kg | 0 kg | 0% | 32.6 | Ramyar vd. (2022)
360Ç868InA982IA163S | 360 kg | 0 kg | 0 kg | 0 kg | 0 kg | 868 kg | 982 kg | 0 kg | 0 kg | 0 kg | 163 kg | 5.8 kg | 0 kg | 0 kg | 0 kg | 0% | 46.9 | Ramyar vd. (2022)

## Sonuç
Karışım Karşılaştırma ve Deney Dayanım Sonuçları | Karışım Karşılaştırma ve Deney Dayanım Sonuçları | Karışım Karşılaştırma ve Deney Dayanım Sonuçları | Karışım Karşılaştırma ve Deney Dayanım Sonuçları | Karışım Karşılaştırma ve Deney Dayanım Sonuçları | Karışım Karşılaştırma ve Deney Dayanım Sonuçları | Karışım Karşılaştırma ve Deney Dayanım Sonuçları | Karışım Karşılaştırma ve Deney Dayanım Sonuçları | Karışım Karşılaştırma ve Deney Dayanım Sonuçları | Karışım Karşılaştırma ve Deney Dayanım Sonuçları | Karışım Karşılaştırma ve Deney Dayanım Sonuçları | Karışım Karşılaştırma ve Deney Dayanım Sonuçları | Karışım Karşılaştırma ve Deney Dayanım Sonuçları | Karışım Karşılaştırma ve Deney Dayanım Sonuçları | Karışım Karşılaştırma ve Deney Dayanım Sonuçları | Karışım Karşılaştırma ve Deney Dayanım Sonuçları | Karışım Karşılaştırma ve Deney Dayanım Sonuçları
Seçilen literatür satırlarının kontrollü karşılaştırması; sarı hücrelere deney sonuçlarını girince tüm özetler ve dağılım grafiği güncellenir. | Seçilen literatür satırlarının kontrollü karşılaştırması; sarı hücrelere deney sonuçlarını girince tüm özetler ve dağılım grafiği güncellenir. | Seçilen literatür satırlarının kontrollü karşılaştırması; sarı hücrelere deney sonuçlarını girince tüm özetler ve dağılım grafiği güncellenir. | Seçilen literatür satırlarının kontrollü karşılaştırması; sarı hücrelere deney sonuçlarını girince tüm özetler ve dağılım grafiği güncellenir. | Seçilen literatür satırlarının kontrollü karşılaştırması; sarı hücrelere deney sonuçlarını girince tüm özetler ve dağılım grafiği güncellenir. | Seçilen literatür satırlarının kontrollü karşılaştırması; sarı hücrelere deney sonuçlarını girince tüm özetler ve dağılım grafiği güncellenir. | Seçilen literatür satırlarının kontrollü karşılaştırması; sarı hücrelere deney sonuçlarını girince tüm özetler ve dağılım grafiği güncellenir. | Seçilen literatür satırlarının kontrollü karşılaştırması; sarı hücrelere deney sonuçlarını girince tüm özetler ve dağılım grafiği güncellenir. | Seçilen literatür satırlarının kontrollü karşılaştırması; sarı hücrelere deney sonuçlarını girince tüm özetler ve dağılım grafiği güncellenir. | Seçilen literatür satırlarının kontrollü karşılaştırması; sarı hücrelere deney sonuçlarını girince tüm özetler ve dağılım grafiği güncellenir. | Seçilen literatür satırlarının kontrollü karşılaştırması; sarı hücrelere deney sonuçlarını girince tüm özetler ve dağılım grafiği güncellenir. | Seçilen literatür satırlarının kontrollü karşılaştırması; sarı hücrelere deney sonuçlarını girince tüm özetler ve dağılım grafiği güncellenir. | Seçilen literatür satırlarının kontrollü karşılaştırması; sarı hücrelere deney sonuçlarını girince tüm özetler ve dağılım grafiği güncellenir. | Seçilen literatür satırlarının kontrollü karşılaştırması; sarı hücrelere deney sonuçlarını girince tüm özetler ve dağılım grafiği güncellenir. | Seçilen literatür satırlarının kontrollü karşılaştırması; sarı hücrelere deney sonuçlarını girince tüm özetler ve dağılım grafiği güncellenir. | Seçilen literatür satırlarının kontrollü karşılaştırması; sarı hücrelere deney sonuçlarını girince tüm özetler ve dağılım grafiği güncellenir. | Seçilen literatür satırlarının kontrollü karşılaştırması; sarı hücrelere deney sonuçlarını girince tüm özetler ve dağılım grafiği güncellenir.
Seçilen kaynak satırı | Seçilen kaynak satırı | Seçilen karışım | Seçilen karışım | Literatür dayanımı (MPa) | Literatür dayanımı (MPa) | Deney sonucu (MPa) | Deney sonucu (MPa) | Deney − literatür (MPa) | Deney − literatür (MPa) | Seçim durumu | Seçim durumu
16 |  | 425Ç75SD948InA681IA175S |  | 87.6 | [5 empty] | Deney sonucu bekleniyor
Not: Deney sonucu (MPa) sütununa ölçüm girildiğinde fark, lider karışım ve seçim durumu otomatik hesaplanır. | Not: Deney sonucu (MPa) sütununa ölçüm girildiğinde fark, lider karışım ve seçim durumu otomatik hesaplanır. | Not: Deney sonucu (MPa) sütununa ölçüm girildiğinde fark, lider karışım ve seçim durumu otomatik hesaplanır. | Not: Deney sonucu (MPa) sütununa ölçüm girildiğinde fark, lider karışım ve seçim durumu otomatik hesaplanır. | Not: Deney sonucu (MPa) sütununa ölçüm girildiğinde fark, lider karışım ve seçim durumu otomatik hesaplanır. | Not: Deney sonucu (MPa) sütununa ölçüm girildiğinde fark, lider karışım ve seçim durumu otomatik hesaplanır. | Not: Deney sonucu (MPa) sütununa ölçüm girildiğinde fark, lider karışım ve seçim durumu otomatik hesaplanır. | Not: Deney sonucu (MPa) sütununa ölçüm girildiğinde fark, lider karışım ve seçim durumu otomatik hesaplanır.
Deney Dayanım Ölçümleri | Deney Dayanım Ölçümleri | Deney Dayanım Ölçümleri | Deney Dayanım Ölçümleri | Deney Dayanım Ölçümleri | Deney Dayanım Ölçümleri | Deney Dayanım Ölçümleri | Deney Dayanım Ölçümleri
Kaynak satırı | Karışım No | Literatür dayanımı (MPa) | Deney sonucu (MPa) — giriş | Fark (MPa) | Mutlak fark (%) | Durum | Karşılaştırma grubu
7 | 488Ç866InA897IA170S | 76.9 |  |  |  | Deney sonucu bekleniyor | 7 ↔ 9
8 | 446Ç38.8MK877InA904IA171S | 79.3 |  |  |  | Deney sonucu bekleniyor | 7 ↔ 9
9 | 406Ç77.4MK862InA891IA169S | 81.2 |  |  |  | Deney sonucu bekleniyor | 7 ↔ 9
13 | 500Ç967InA694IA175S | 78.3 |  |  |  | Deney sonucu bekleniyor | 13 ↔ 16 / 13 ↔ 17
16 | 425Ç75SD948InA681IA175S | 87.6 |  |  |  | Deney sonucu bekleniyor | 13 ↔ 16
17 | 375Ç125UK938InA673IA175S | 61.5 |  |  |  | Deney sonucu bekleniyor | 13 ↔ 17
88 | 400Ç660.2InA1180IA173S | 39.57 |  |  |  | Deney sonucu bekleniyor | 88 ↔ 89
89 | 400Ç660.2InA826IA354RCA167S | 35.59 |  |  |  | Deney sonucu bekleniyor | 88 ↔ 89
113 | 180Ç180YFC869InA987IA160S | 44 |  |  |  | Deney sonucu bekleniyor | 113 ↔ 116
116 | 360Ç868InA982IA163S | 46.9 |  |  |  | Deney sonucu bekleniyor | 113 ↔ 116
Karşılaştırma Özeti | Karşılaştırma Özeti | Karşılaştırma Özeti | Karşılaştırma Özeti | Karşılaştırma Özeti | Karşılaştırma Özeti | Karşılaştırma Özeti | Karşılaştırma Özeti | Karşılaştırma Özeti | Karşılaştırma Özeti | Karşılaştırma Özeti | Karşılaştırma Özeti
Karşılaştırma | Satır A | Karışım A | Literatür A (MPa) | Deney A (MPa) | Satır B | Karışım B | Literatür B (MPa) | Deney B (MPa) | Literatür farkı | Deney farkı | Deneyde önde
7 ↔ 9 | 7 | 488Ç866InA897IA170S | 76.9 |  | 9 | 406Ç77.4MK862InA891IA169S | 81.2 |  | -4.3 |  | Deney sonucu bekleniyor
13 ↔ 16 | 13 | 500Ç967InA694IA175S | 78.3 |  | 16 | 425Ç75SD948InA681IA175S | 87.6 |  | -9.3 |  | Deney sonucu bekleniyor
13 ↔ 17 | 13 | 500Ç967InA694IA175S | 78.3 |  | 17 | 375Ç125UK938InA673IA175S | 61.5 |  | 16.8 |  | Deney sonucu bekleniyor
88 ↔ 89 | 88 | 400Ç660.2InA1180IA173S | 39.57 |  | 89 | 400Ç660.2InA826IA354RCA167S | 35.59 |  | 3.98 |  | Deney sonucu bekleniyor
113 ↔ 116 | 113 | 180Ç180YFC869InA987IA160S | 44 |  | 116 | 360Ç868InA982IA163S | 46.9 |  | -2.9 |  | Deney sonucu bekleniyor
Pasta Dağılımı Verisi | Pasta Dağılımı Verisi
Bileşen | Miktar (kg)
Çimento | 425
Uçucu kül | 0
GGBFS | 0
Silis dumanı | 75
Metakaolin | 0
İnce agrega | 948
İri agrega | 681
RCA | 0
Su | 175
Süperakış. | 10
Sonuç | Sonuç | Sonuç | Sonuç | Sonuç | Sonuç | Sonuç | Sonuç
Deney sonuçları henüz girilmedi. Mevcut seçim literatür dayanımına göre yapılmıştır; sarı hücrelere ölçümlerinizi yazınca sonuçlar otomatik yenilenir.